## Arkusz1
Pomiar rezystancji skrośnej w funkcji napięcia pomiarowego
Lp. | Dielektryk | [6 empty] | Dielektryk | Napięcie pomiarowe | Rezystancja skrośna |  |  |  | Rezystywność skrośna [Ωm]
|  | [mm] | [mm] | [mm] | [mm] | [mm] | [mm] |  |  | [Ω]
1. | płyta bawełniano-fenelowa PFCC201 | 53 | 61 | 96 | 99 | 2.9 | 4 |  | [V]
2. | płyta papierowo-fenolowa PFCP2016 | 49 | 57 | 100 | 100 | 2.9 | 4 | płyta bawełniano-fenelowa PFCC201 | 100 | 0.96 | 1 | 1000000000 | 960000000 | 844720099.2
3. | płyta fenelowo- fromaldehydowa z mączką drzewną | 50 | 56 | 100 | 109 | 3 | 3 |  | 500 | 0.61 | 10 | 100000000 | 610000000 | 536749229.7
[9 empty] | 1000 | 5 | 10 | 10000000 | 500000000 | 439958385.0
[8 empty] | płyta papierowo-fenolowa PFCP2016 | 100 | 3.2 | 1 | 100000000000 | 320000000000 | 243440931418.9
[9 empty] | 500 | 2.9 | 10 | 10000000000 | 290000000000 | 220618344098.3
[9 empty] | 1000 | 2.8 | 10 | 10000000000 | 280000000000 | 213010814991.5
[8 empty] | płyta fenelowo- fromaldehydowa z mączką drzewną | 100 | 3.6 | 1 | 100000000 | 360000000 | 264742012.9
[9 empty] | 500 | 2.8 | 10 | 10000000 | 280000000 | 205910454.5
[9 empty] | 1000 | 2.5 | 10 | 10000000 | 250000000 | 183848620.1
Pomiar rezystancji powierzchniowej w funkcji napięcia pomiarowego
[8 empty] | Dielektryk | Napięcie pomiarowe | Rezystancja powierzchniowa |  |  |  | Rezystywność powierzchniowa [Ω]
[Ω]
[V]
[8 empty] | płyta bawełniano-fenelowa PFCC201 | 100 | 8.1 | 1 | 1000000000 | 8100000000 | 363514472008.0
[9 empty] | 500 | 3.2 | 10 | 100000000 | 3200000000 | 143610655608.1
[9 empty] | 1000 | 3 | 10 | 100000000 | 3000000000 | 134634989632.6
[8 empty] | płyta papierowo-fenolowa PFCP2016 | 100 | 8.9 | 1 | 1000000000 | 8900000000 | 371291939609.0
[9 empty] | 500 | 3.1 | 10 | 100000000 | 3100000000 | 129326405931.2
[9 empty] | 1000 | 3 | 10 | 100000000 | 3000000000 | 125154586385.1
[8 empty] | płyta fenelowo- fromaldehydowa z mączką drzewną | 100 | 5.9 | 1 | 10000000000 | 59000000000 | 3284569172624.3
[9 empty] | 500 | 0.87 | 10 | 1000000000 | 8700000000 | 484334776302.2
[9 empty] | 1000 | 7.9 | 10 | 100000000 | 7900000000 | 439798245148.0
Pomiar rezystancji skrośnej w funkcji czasu przy napięciu pomiarowym U = 100 V
[9 empty] | t [s] | Dielektryk: płyta papierowo-fenolowa PFCP2016
[9 empty] | 10 | 2.2 | 1 | 100000000000 | 2.2e+11 | 4.545455e-10
[9 empty] | 20 | 2.9 | 1 | 100000000000 | 290000000000 | 3.448276e-10
[9 empty] | 30 | 3.2 | 1 | 100000000000 | 320000000000 | 3.125e-10
[9 empty] | 40 | 3.8 | 1 | 100000000000 | 380000000000 | 2.631579e-10
[9 empty] | 50 | 3.9 | 1 | 100000000000 | 390000000000 | 2.564103e-10
[9 empty] | 60 | 4 | 1 | 100000000000 | 400000000000 | 2.5e-10
[9 empty] | 70 | 4.1 | 1 | 100000000000 | 4.1e+11 | 2.439024e-10
[9 empty] | 80 | 4.2 | 1 | 100000000000 | 420000000000 | 2.380952e-10
[9 empty] | 90 | 4.3 | 1 | 100000000000 | 430000000000 | 2.325581e-10
[9 empty] | 120 | 4.4 | 1 | 100000000000 | 4.4e+11 | 2.272727e-10
[9 empty] | 150 | 4.4 | 1 | 100000000000 | 4.4e+11 | 2.272727e-10
[9 empty] | 180 | 4.4 | 1 | 100000000000 | 4.4e+11 | 2.272727e-10
[9 empty] | 240 | 4.4 | 1 | 100000000000 | 4.4e+11 | 2.272727e-10
[9 empty] | 300 | 4.4 | 1 | 100000000000 | 4.4e+11 | 2.272727e-10
𝑑_1
𝑑_2
𝑑_3
ℎ
𝑔
𝑑_4
𝛼_Ω
𝑀_𝑣
𝑀_𝑅
[Ω]
𝑅_𝑣 [Ω]
𝜌_𝑣 [Ω𝑚]
𝛼_Ω
𝑀_𝑣
𝑀_𝑅
[Ω]
𝑅_𝑠 [Ω]
𝜌_𝑠 [Ω]
𝛼_Ω
𝑀_𝑣
𝑀_𝑅
[Ω]
𝑅_𝑣 [Ω]
𝐼_𝑣 [𝐴]